## Prop. Térmicas
ESTIMATIVA DOS DADOS DE ENTRADA
Material integrante do livro: O fenômeno Térmico do Concreto
DADOS DE ENTRADA:
Tabela 6.1: Características do concreto utilizado nas simulações.
Característica | Valor | Unid
fck (28 dias) | 30 | MPa
Módulo de elasticidade (28 dias) | 27 | GPa
Consumo de cimento (CP II F 32) | 340 | kg/m3
Agregado | Granito | ---
Consumo de Ag. Graúdo | 1059 | kg/m3
Consumo de Areia Artificial | 793 | kg/m3
Relação a/c | 0.47 | ---
Massa Esp. Cimento | 3 | kg/dm3
Massa Esp. Agregado | 2.62 | kg/dm3
Ar aprisionado | 2 | %
Dados das Proporções
Vol. de Agregado (Va) | 706.8702 | litros/m3
Vol. de Pasta (Vp) | 293.1333 | litros/m3
Consumo de água (A) | 159.8 | litros/m3
Massa esp. Concreto Fresco | 2399.796 | kg/m3
PROPRIEDADES TÉRMICAS
Realizando a estimativa das propriedades térmicas por meio das equações apresentadas na Tabela 4.2
Propriedades | Equação |  | Estimativa | Probabilidade dentro de +/- 1 desvio-padrão
Coef. de Expansão Térmica | α = 9,2286.(Vp/Va) + 7,7812 |  | 11.60823 | (± 1,6710-6/oC) 78%
Calor Específico | Ce = 1,7014.(Va)-0,29 |  | 0.2538037 | (± 0,017 cal /g.°C) 75%
Condutividade Térmica | Ct = -2,038.ln(Ag.A) + 27,744 |  | 2.069389 | (± 0,53 W/m.oC) 71%
Estimativa da Temperatura Adiabática a partir do Calor de Hidratação e Consumo de Cimento (Equação 2.1):
C= | Consumo de cimento (kg/m3)
Ch= | Calor de hidratação do cimento (kcal/kg) - Ver Tabelas 2.2 e 2.4
r= | Massa específica (kg/m3)
c= | Calor específico (kcal/kg.°C)
Idade (dia) | Ch (kCal/kg) | Tad (°C)
3 | 52.3 | 29.19499
7 | 61.6 | 34.38645
28 | 69.45 | 38.76849
Ajuste de Curva Evolutiva com a Idade
Requer utilizar software de ajuste de curva
Foi adotado para representar a evolução da temperatura adiabática com a idade a seguinte equação.
| A= | 0.0283
| B= | 0.02488
Idade |  | Tad (°C)
dias | horas
0.5 | 12 | 12.27295
1 | 24 | 18.80406
1.25 | 30 | 21.04377
1.5 | 36 | 22.85888
1.75 | 42 | 24.35969
2 | 48 | 25.62132
2.5 | 60 | 27.62431
3 | 72 | 29.14319
4 | 96 | 31.29401
5 | 120 | 32.74394
7 | 168 | 34.57473
10 | 240 | 36.08805
14 | 336 | 37.17275
21 | 504 | 38.12775
28 | 672 | 38.62389
𝑇_𝑎𝑑=𝑡/((𝐴+𝐵.𝑡))

## Prop. Mecânicas
ESTIMATIVA DOS DADOS DE ENTRADA
Material integrante do livro: O fenômeno Térmico do Concreto
Necessita-se para a estimativa das propriedades mecânicas conhecer sua evolução com a idade
Característica |  | Valor | Unid
fck (28 dias) |  | 30 | MPa
Módulo de elasticidade (28 dias) |  | 27 | GPa
Vol. de Pasta (Vp) |  | 293.1333 | litros/m3
Consumo de água (A) |  | 159.8 | litros/m3
Estimativa das Propriedades Mecânicas conforme a Idade
|  | Ej (GPa) |  | F(t0) (10-6/(MPa.ln(dia))) |  | fct,f (MPa)
Idade (dia) | fckj (MPa)* | Valor | Origem | Valor | Origem | Valor | Origem
1 | 10.26071 | 15.74781 | Eq. 4.2 | 9.467651 | Eq. 4.4 | --- | ---
3 | 17.94721 | 20.82716 | Fig. 4.2 | 6.96521 |  | 2.914541 | Fig. 4.1
7 | 23.36402 | 24.0697 | Fig. 4.4 | 5.991889 |  | 3.491244 | Fig. 4.3
14 | 27.04884 | 25.67594 | Eq. 4.2 | 5.550307 |  | --- | ---
28 | 30 | 27.04038 | Fig. 4.6 | 5.243569 |  | 4.031007 | Fig. 4.5
* Utiliza-se a relação b1 da norma NBR-6118 apresentada no item 12.3.3.
Curvas Ajustadas
Coef. | Ej (GPa) | fct,f (MPa) | F(t0)
A | 0.02675 | 0.3184 | 5.29
B | 0.03732 | 0.2384 | 4.26
idade(dias) | Ej (GPa) | fct,f (MPa) | F(t0)
1 | 15.60793 | 1.795977 | 9.55
2 | 19.72581 | 2.515091 | 7.42
3 | 21.62786 | 2.902477 | 6.71
5 | 23.43567 | 3.310381 | 6.142
7 | 24.3064 | 3.522544 | 5.898571
14 | 25.49023 | 3.829322 | 5.594286
28 | 26.12647 | 4.00366 | 5.442143
𝐹_((𝑡0))=𝐴+𝐵/𝑡
𝐸 𝑜𝑢 𝑓𝑐𝑡,𝑓=𝑡/((𝐴+𝐵∗𝑡) )
𝐸=𝑡/(0,02675+0,03732.𝑡)
𝐹_((𝑡0))=5,29+4,26/𝑡
𝑓𝑐𝑡,𝑓=𝑡/((0,3184+0,2384.𝑡) )

## Prop. Entorno e Cond. Iniciais
ESTIMATIVA DOS DADOS DE ENTRADA
Material integrante do livro: O fenômeno Térmico do Concreto
Condições Ambientais Adotadas:
Modo | Fluido de contato | Coef. de Conv. (W/m2.°C) | Cura na superfície superior
Convecção livre | Ar | 15 | Após o 3º dia | s/ cura
| Água | 100 | até o 3º dia | cura úmida
Temp. Ambiente
Tmáx | 33°C | 14:00
Tmín | 20°C | 2:00
Contato com Solo na Parte Inferior:
Temp. Constante |  | 27°C
Mód. Elasticidade (GPa) |  | 0.009
* Será considerado a favor da segurança que a rigidez da fundação é elevada e Kf=1 (restrição máxima decorrente da rigidez)
Condições de Lançamento do Concreto:
Temperatura de lançamento |  | 28°C
Horário de lançamento |  | 8:00